## Data_final
consecutivo | campo23 | fecharecep | refint | idext | loc | Resistencia nominal | procedencia | date1 | date2 | obsensayo | dircliente | ciudadcliente | depcliente | paiscliente | codobraconf | nameobra | direccionobra | ciudobra | deptobra | paisobra | proyecto | state | Diámetro 1-1 | Diámetro 1-2 | Longitud 1-1 | Longitud 1-2 | Longitud 1-3 | Masa 1 | Carga 1 | inv410ag | Diámetro 2-1 | Diámetro 2-2 | Longitud 2-1 | Longitud 2-2 | Longitud 2-3 | Masa 2 | Carga 2 | inv410an | Diámetro 3-1 | Diámetro 3-2 | Longitud 3-1 | Longitud 3-2 | Longitud 3-3 | Masa 3 | Carga 3 | inv410au | cliente | tipomat | equipos | Unnamed: 50 | EDAD | Unnamed: 52 | Densidad M1 | Diámetro M1 | Esfuerzo MPa M1 | Esfuerzo % M1 | Densidad M2 | Diámetro M2 | Esfuerzo MPa M2 | Esfuerzo % M2 | Densidad M3 | Diámetro M3 | Esfuerzo MPa M3 | Esfuerzo % M3 | Esfuerzo MPa Promedio | Esfuerzo % Promedio | Unnamed: 67 | Mínimo | Máximo | Promedio | M1 | M2 | M3 | DM1 | DM2 | DM3
ECD-0072413 | R-5564-1 | 2026-03-04 00:00:00 | P0251 | 54 | Edificio 109, Carcamo tanque 3, eje 1 y 2 entre B y C, marco de cajas electricas almacen de residuos | 28 | MYA GROUP | 2026-03-02 00:00:00 | 2026-03-30 00:00:00 |  | Cra 9 # 113- 52 P 21 Ed to Unidas 2 | Bogotá | Bogotá | Colombia | OB-003434 | EDIFICIO 109- 110 PATIO TALLER METRO | Patio Taller Metro | Bogotá | Bogotá | Colombia | No aplica | verificacion | 150.1 | 150.24 | 300.98 | 300.16 | 300.7 | 3500 | 514.2 | 4 | 150.18 | 150.8 | 300.34 | 300.76 | 300.14 | 3472 | 548.3 | 5 | 150.1 | 150.9 | 300.36 | 300.18 | 300.94 | 3592 | 536.2 | 5 | HORMIGON REFORZADO SAS | a | EQ-0538 Balanza 15000 g, EQ-0539 Prensa compresión 1000 kN, EQ-0528 Prensa universal, EQ-0592 Pie de rey (300 mm), EQ-0565 Bloque patrón para medición de longitudes (Bloque de 0.118 pulgadas), EQ-0625 Galga 2 mm. |  | 28 |  | 657.3604 | 150.17 | 19.89664 | 71.05941 | 649.7636 | 150.49 | 20.85781 | 74.49218 | 671.9525 | 150.5 | 20.56835 | 73.45841 | 30 | 73.00333 |  | 100 | 130 | 1 | 0 | 0 | 0 | 1 | 1 | 1
ECD-0072592 | R-5582-1 | 2026-03-09 00:00:00 | P0251 | PL 84 -M134 | NO ESPECIFICA | 27.58 | No aplica | 2026-02-27 00:00:00 | 2026-03-27 00:00:00 |  | Cr 78 # 7 b-33 | Bogotá | Bogotá | Colombia | OB-003095 | CLÍNICA AVENIDA LAS AMÉRICAS | Avenida Américas # 56-52 | Bogotá | Bogotá | Colombia | No aplica | verificacion | 102.54 | 101.32 | 202.46 | 201.74 | 202.58 | 3654 | 228.8 | 4 | 101.46 | 102.42 | 201.48 | 202.48 | 201.52 | 3655 | 252 | 4 | 102.56 | 101.74 | 202.58 | 201.32 | 202.68 | 3676 | 230.1 | 4 | FABILU S.A.S | a | EQ-0538 Balanza 15000 g, EQ-0539 Prensa compresión 1000 kN, EQ-0528 Prensa universal, EQ-0592 Pie de rey (300 mm), EQ-0565 Bloque patrón para medición de longitudes (Bloque de 0.118 pulgadas), EQ-0625 Galga 2 mm. |  | 28 |  | 2213.934 | 101.93 | 36.9237 | 133.8785 | 2218.859 | 101.94 | 35.88725 | 130.1206 | 2218.411 | 102.15 | 37.64337 | 136.4879 | 29 | 133.4957 |  | 100 | 130 | 1 | 0 | 0 | 0 | 0 | 0 | 0
ECD-0072600 | R-5581-3 | 2026-03-09 00:00:00 | P0251 | PL 1 - M136 | NO ESPECIFICA | 27.58 | No aplica | 2026-02-27 00:00:00 | 2026-03-27 00:00:00 |  | Cr 78 # 7 b-33 | Bogotá | Bogotá | Colombia | OB-003095 | CLÍNICA AVENIDA LAS AMÉRICAS | Avenida Américas # 56-52 | Bogotá | Bogotá | Colombia | No aplica | verificacion | 101.56 | 102.48 | 201.76 | 202.54 | 201.62 | 3548 | 250.4 | 2 | 102.76 | 101.32 | 202.42 | 201.68 | 202.42 | 3659 | 244.2 | 2 | 101.54 | 102.68 | 201.32 | 202.44 | 201.78 | 3578 | 241.7 | 2 | FABILU S.A.S | a | EQ-0538 Balanza 15000 g, EQ-0539 Prensa compresión 1000 kN, EQ-0528 Prensa universal, EQ-0592 Pie de rey (300 mm), EQ-0565 Bloque patrón para medición de longitudes (Bloque de 0.118 pulgadas), EQ-0625 Galga 2 mm. |  | 28 |  | 2148.964 | 102.02 | 45.12821 | 163.6266 | 2213.134 | 102.04 | 42.28577 | 153.3204 | 2164.673 | 102.11 | - | - | 30 | 158.4735 |  | 100 | 130 | 1 | 1 | 1 | - | 0 | 0 | 0
ECD-0072604 | R-5578-1 | 2026-03-09 00:00:00 | P0251 | PN 48/49 -M137 | NO ESPECIFICA | 24.13 | No aplica | 2026-02-27 00:00:00 | 2026-03-27 00:00:00 |  | Cr 78 # 7 b-33 | Bogotá | Bogotá | Colombia | OB-003095 | CLÍNICA AVENIDA LAS AMÉRICAS | Avenida Américas # 56-52 | Bogotá | Bogotá | Colombia | No aplica | verificacion | 101.32 | 102.54 | 201.68 | 202.42 | 201.68 | 3567 | 372.4 | 2 | 102.68 | 101.32 | 202.44 | 201.68 | 202.32 | 3567 | 361.6 | 2 | 101.56 | 102.74 | 201.68 | 202.42 | 201.56 | 3675 | 392.2 | 2 | FABILU S.A.S | a | EQ-0538 Balanza 15000 g, EQ-0539 Prensa compresión 1000 kN, EQ-0528 Prensa universal, EQ-0592 Pie de rey (300 mm), EQ-0565 Bloque patrón para medición de longitudes (Bloque de 0.118 pulgadas), EQ-0625 Galga 2 mm. |  | 28 |  | 2164.789 | 101.93 | 46.6295 | 193.2428 | 2159.466 | 102 | 42.57594 | 176.444 | 2221.177 | 102.15 | 48.56422 | 201.2608 | 45.92 | 190.3159 |  | 100 | 130 | 1 | 0 | 1 | 1 | 0 | 0 | 0
ECD-0072608 | R-5581-1 | 2026-03-09 00:00:00 | P0251 | PL 7 - M138 | NO ESPECIFICA | 27.58 | No aplica | 2026-02-27 00:00:00 | 2026-03-27 00:00:00 |  | Cr 78 # 7 b-33 | Bogotá | Bogotá | Colombia | OB-003095 | CLÍNICA AVENIDA LAS AMÉRICAS | Avenida Américas # 56-52 | Bogotá | Bogotá | Colombia | No aplica | verificacion | 101.46 | 102.68 | 201.66 | 202.48 | 201.32 | 3465 | 336 | 2 | 102.64 | 101.56 | 202.32 | 201.44 | 202.32 | 3564 | 338.4 | 2 | 101.42 | 102.36 | 201.78 | 202.66 | 201.78 | 3653 | 330.5 | 2 | FABILU S.A.S | a | EQ-0538 Balanza 15000 g, EQ-0539 Prensa compresión 1000 kN, EQ-0528 Prensa universal, EQ-0592 Pie de rey (300 mm), EQ-0565 Bloque patrón para medición de longitudes (Bloque de 0.118 pulgadas), EQ-0625 Galga 2 mm. |  | 28 |  | 2098.229 | 102.07 | 39.93889 | 144.811 | 2154.704 | 102.1 | 43.53077 | 157.8345 | 2217.112 | 101.89 | 39.47917 | 143.1442 | 40.98 | 148.5966 |  | 100 | 130 | 1 | 0 | 1 | 1 | 0 | 0 | 0
ECD-0072612 | R-5578-3 | 2026-03-09 00:00:00 | P0251 | PL 162 - M139 | NO ESPECIFICA | 27.58 | No aplica | 2026-02-28 00:00:00 | 2026-03-28 00:00:00 |  | Cr 78 # 7 b-33 | Bogotá | Bogotá | Colombia | OB-003095 | CLÍNICA AVENIDA LAS AMÉRICAS | Avenida Américas # 56-52 | Bogotá | Bogotá | Colombia | No aplica | verificacion | 100.9 | 100.76 | 200.98 | 200.54 | 200.1 | 3500 | 179.3 | 5 | 100.98 | 100.6 | 200.7 | 200.68 | 200.92 | 3478 | 196 | 4 | 100.8 | 100.6 | 200.6 | 200.7 | 200.14 | 3500 | 170.2 | 5 | FABILU S.A.S | a | EQ-0538 Balanza 15000 g, EQ-0539 Prensa compresión 1000 kN, EQ-0528 Prensa universal, EQ-0592 Pie de rey (300 mm), EQ-0565 Bloque patrón para medición de longitudes (Bloque de 0.118 pulgadas), EQ-0625 Galga 2 mm. |  | 28 |  | 2185.736 | 100.83 | 23.39416 | 84.82292 | 2171.267 | 100.79 | 23.04926 | 83.57237 | 2192.038 | 100.7 | 21.94788 | 79.57898 | 22.8 | 82.65809 |  | 100 | 130 | 1 | 0 | 0 | 0 | 0 | 0 | 0
ECD-0073363 | R-5763-1 | 2026-03-23 00:00:00 | P0251 | 62 | Edificio 110, Placa Superior cajas pozos de bombas eyectoras, PTAR, eje A entre ejes 1 y 3. | 28 | M y A Group | 2026-03-16 00:00:00 | 2026-03-23 00:00:00 |  | Cra 9 # 113- 52 P 21 Ed to Unidas 2 | Bogotá | Bogotá | Colombia | OB-003434 | EDIFICIO 109- 110 PATIO TALLER METRO | Patio Taller Metro | Bogotá | Bogotá | Colombia | No aplica | verificacion | 101.56 | 102.72 | 201.36 | 202.54 | 201.66 | 3655 | 217.4 | 2 | 102.48 | 101.36 | 201.52 | 202.36 | 201.74 | 3655 | 224 | 2 | 101.66 | 102.42 | 201.34 | 202.62 | 201.46 | 3548 | 205.6 | 2 | HORMIGON REFORZADO SAS | a | EQ-0538 Balanza 15000 g, EQ-0539 Prensa compresión 1000 kN, EQ-0528 Prensa universal, EQ-0592 Pie de rey (300 mm), EQ-0565 Bloque patrón para medición de longitudes (Bloque de 0.118 pulgadas), EQ-0625 Galga 2 mm. |  | 7 |  | 2209.886 | 102.14 | 25.55613 | 91.27189 | 2219.217 | 101.92 | 26.58587 | 94.94953 | 2149.895 | 102.04 | 26.98805 | 96.3859 | 26.38 | 94.20244 |  | 50 | 90 | 1 | 0 | 0 | 0 | 0 | 0 | 0
ECD-0073562 | R-5870-2 | 2026-03-25 00:00:00 | P0251 | PL 155 - M134B | NO ESPECIFICA | 27.58 | No aplica | 2026-02-26 00:00:00 | 2026-03-26 00:00:00 |  | Cr 78 # 7 b-33 | Bogotá | Bogotá | Colombia | OB-003095 | CLÍNICA AVENIDA LAS AMÉRICAS | Avenida Américas # 56-52 | Bogotá | Bogotá | Colombia | No aplica | verificacion | 102.46 | 101.38 | 202.76 | 201.34 | 202.56 | 3547 | 333.8 | 2 | [16 empty] | FABILU S.A.S | a | EQ-0538 Balanza 15000 g, EQ-0539 Prensa compresión 1000 kN, EQ-0528 Prensa universal, EQ-0592 Pie de rey (300 mm), EQ-0565 Bloque patrón para medición de longitudes (Bloque de 0.118 pulgadas), EQ-0625 Galga 2 mm. |  | 28 |  | 2149.95 | 101.92 | 40.91454 | 148.3486 | - | - | - | - | - | - | - | - | 40.91 | 148.3486 |  | 100 | 130 | 1 | 0 | - | - | 0 | - | -