## INV410INF
INGRESO DE DATOS DE ENSAYO | [33 empty] | EJEMPLO DE DILIGENCIAMIENTO DEL ENCABEZADO | [38 empty] | 39852 | ECD-0082444 |  | 73365
[73 empty] | 39852 | 46116 |  | 0073365
ID Informe: |  |  | ID-0082444-2026 |  |  |  |  | - | 1 | Orden de ingreso: | [5 empty] | R-5564-1 |  |  |  |  | Versión de Informe: | [5 empty] | 1 | [6 empty] | ID Informe: |  |  | I-3546-2020 |  |  |  |  | - | 1 | Orden de ingreso: | [5 empty] | C - No 10028 |  |  |  |  | Versión de Informe: | [5 empty] | 1 | [12 empty] | 2026 |  | ECD-
Fecha Recepción: | [5 empty] | 2026-03-04 |  |  |  | Fecha de Ensayo: | [5 empty] | 2026-03-30 |  |  |  |  | Fecha de Informe: | [5 empty] | 2026-04-04 | [6 empty] | Fecha Recepción: | [5 empty] | 2020-03-23 |  |  |  | Fecha de Ensayo: | [5 empty] | 2020-03-15 |  |  |  |  | Fecha de Informe: | [5 empty] | 2020-03-26 | [12 empty] | ID-0082444-2026 |  | ECD-0073365
Cliente: | [5 empty] | HORMIGON REFORZADO SAS | [27 empty] | Cliente: | [5 empty] | ESTRUCTURAS SOSTENIBLES SAS | [33 empty] | -2026
Dirección: | [5 empty] | Cra 9 # 113- 52 P 21 Ed to Unidas 2 | [7 empty] | Ciudad |  |  | Bogotá |  |  | Departamento |  |  | Bogotá |  |  | País |  |  | Colombia |  |  |  |  | Dirección: | [5 empty] | CALLE 53 B # 45 - 16 SUR | [7 empty] | Ciudad |  |  | BTA |  |  | Departamento |  |  | C/MARCA |  |  | País |  |  | COL
ID Obra: | [5 empty] | OB-003434 |  |  |  | Obra |  |  | EDIFICIO 109- 110 PATIO TALLER METRO | [20 empty] | ID Obra: | [5 empty] | - |  |  |  | Obra |  |  | LOS PINOS
Procedencia: | [5 empty] | MYA GROUP | [27 empty] | Procedencia: | [5 empty] | CEMEX / NO SE ESPECIFICA
1 | 2 | 3 | 4 | 5 | 6 | 7 | 8 | 9 | 10 | 11 | 12 | 13 | 14 | 15 | 16 | 17 | 18 | 19 | 20 | 21 | 22 | 23 | 24 | 25 | 26 | 27 | 28 | 29 | 30 | 31 | 32 | 33 | 34 | 35 | 36 | 37 | 38 | 39 | 40 | 41 | 42 | 43 | 44 | 45 | 46 | 47 | 48 | 49 | 50 | 51 | 52 | 53 | 54 | 55 | 56 | 57 | 58 | 59 | 60 | 61 | 62 | 63 | 64 | 65 | 66 | 67 | 68 | 69 | 70 | 71 | 72 | 73 | 74 | 75 | 76 | 77
| Fecha de toma |  |  |  | 2026-03-02 |  |  |  | Resistencia nominal (Mpa) |  |  |  |  | 28 | [6 empty] | a
| ID Muestra | [11 empty] | # |  |  | 54
| Localización | [11 empty] | 54 |  |  | Edificio 109, Carcamo tanque 3, eje 1 y 2 entre B y C, marco de cajas electricas almacen de residuos | [17 empty] | Psi |  |  | Mpa
| Tipo de material | [11 empty] | - |  |  | Cilindro de concreto | [17 empty] | 3000 |  |  | 20.68428
| DIMENSIONES Y PROPIEDADES DE LA MUESTRA | [31 empty] | TIPO DE MATERIAL | [5 empty] | patrón de fractura
| Longitud (L) | [11 empty] | mm |  |  | 298.49 | [16 empty] | CONCRETO | [5 empty] | 1 | [11 empty] | a | Cilindro de concreto
[13 empty] | mm |  |  | 305.2 | [34 empty] | b | Cilindro de grouting
[13 empty] | mm |  |  | 299.67 | [34 empty] | c | Cilindro de lechada
| Diámetro (Ø) | [11 empty] | mm |  |  | 148.76 | [16 empty] | MORTERO | [5 empty] | 2 | [11 empty] | d | Cilindro de mortero
[13 empty] | mm |  |  | 150.68 | [34 empty] | e | Cubo de lechada
| Masa | [11 empty] | g |  |  | 13484 | [16 empty] | GROUTING | [5 empty] | 3 | [11 empty] | f | Cubo de mortero
[33 empty] | LECHADA | [5 empty] | 4 | [11 empty] | g | Murete
| CÁLCULOS DE RESISTENCIA | [37 empty] | 5 | [11 empty] | h | Vigueta
| Carga última de falla | [11 empty] | kN |  |  | 352.1
| Patrón de fractura | [11 empty] | - |  |  | 2 |  |  |  |  | 3 |  |  |  |  | 3 | [6 empty] | 5
| ID Equipos utilizados: |  |  |  |  | EQ-0538 Balanza 15000 g, EQ-0539 Prensa compresión 1000 kN, EQ-0528 Prensa universal, EQ-0592 Pie de rey (300 mm), EQ-0565 Bloque patrón para medición de longitudes (Bloque de 0.118 pulgadas), EQ-0625 Galga 2 mm.
DIMENSIONES Y PROPIEDADES DE LA MUESTRA
| Longitud (L) | [11 empty] | mm |  |  | 298.49 |  |  |  |  | 0 |  |  |  |  | 0
[13 empty] | mm |  |  | 305.2 |  |  |  |  | 0 |  |  |  |  | 0
[13 empty] | mm |  |  | 299.67 |  |  |  |  | 0 |  |  |  |  | 0
| Diámetro (Ø) | [11 empty] | mm |  |  | 148.76 |  |  |  |  | 0 |  |  |  |  | 0
[13 empty] | mm |  |  | 150.68 |  |  |  |  | 0 |  |  |  |  | 0
| Masa | [11 empty] | g |  |  | 13484 |  |  |  |  | 0 |  |  |  |  | 0
CÁLCULOS DE RESISTENCIA
| Carga última de falla | [11 empty] | kN |  |  | 352.1 |  |  |  |  | 0 |  |  |  |  | 0 | [15 empty] | L/D
| Patrón de fractura | [11 empty] | - |  |  | 2 |  |  |  |  | 3 |  |  |  |  | 3 | [15 empty] | 0.5
[42 empty] | 1 | 0.87
| Observaciones: | [40 empty] | 1.25 | 0.93
[42 empty] | 1.5 | 0.96
[42 empty] | 1.75 | 0.98
[42 empty] | 2 | 1
3
INFORME DE ENSAYO DE LABORATORIO
RESISTENCIA A LA COMPRESIÓN DE CILINDROS DE CONCRETO
INV E 410-13
Código: |  |  | FI - GI - 116 |  |  |  |  | Versión: |  |  |  | 01 |  |  |  | Actualización: |  |  |  | 2021-12-04 |  |  |  |  | Página: |  |  | 1 de 1
ID Informe: |  |  | ID-0082444-2026 |  |  |  |  | - | 1 | Orden de ingreso: | [5 empty] | R-5564-1 |  |  |  |  | Versión de Informe: | [5 empty] | 1
Fecha Recepción: | [5 empty] | 2026-03-04 |  |  |  | Fecha de Ensayo: | [5 empty] | 2026-03-30 |  |  |  |  | Fecha de Informe: | [5 empty] | 2026-04-04
*Cliente: | [5 empty] | HORMIGON REFORZADO SAS
*Dirección: | [5 empty] | CRA 9 # 113- 52 P 21 ED TO UNIDAS 2 | [7 empty] | *Ciudad |  |  | BOGOTÁ |  |  | *Departamento |  |  | BOGOTÁ |  |  | *País |  |  | COLOMBIA
ID Obra: | [5 empty] | OB-003434 |  |  |  | *Obra |  |  | EDIFICIO 109- 110 PATIO TALLER METRO
*Procedencia: | [5 empty] | MYA GROUP
INFORMACIÓN DEL ENSAYO
| *Fecha de toma |  |  |  | 2026-03-02 |  |  |  | *Resistencia nominal (Mpa) |  |  |  |  | 28 |  |  | *Resistencia nominal (Psi) |  |  |  |  | 4061.064 |  |  | *Edad de falla (días) |  |  | 28
| ID Muestra | [11 empty] | # |  |  | 54
| *Localización | [11 empty] | 54 |  |  | EDIFICIO 109, CARCAMO TANQUE 3, EJE 1 Y 2 ENTRE B Y C, MARCO DE CAJAS ELECTRICAS ALMACEN DE RESIDUOS
| Tipo de material | [11 empty] | - |  |  | CILINDRO DE CONCRETO
DIMENSIONES Y PROPIEDADES DE LA MUESTRA
| Muestra | [11 empty] | - |  |  | 1 |  |  |  |  | 2 |  |  |  |  | 3
| Longitud (L) | [11 empty] | mm |  |  | 301
| Diámetro (Ø) | [11 empty] | mm |  |  | 149.72
| Masa | [11 empty] | g |  |  | 13484
| Relación Longitud / Diámetro (L/Ø) | [11 empty] | - |  |  | 2.010419
| Área de la sección transversal | [11 empty] | mm² |  |  | 17605.55
| Densidad | [11 empty] | Kg/m³ |  |  | 2544.502
CÁLCULOS DE RESISTENCIA
| Carga máxima | [11 empty] | kN |  |  | 352.1
| Factor de corrección | [11 empty] | - |  |  | 1.000459
| Resistencia a la compresión | [11 empty] | Mpa |  |  | 20.00856
| Resistencia a la compresión | [11 empty] | Psi |  |  | 2902.002
| Resistencia a la compresión | [11 empty] | % |  |  | 71.45915
| Patrón de fractura | [11 empty] | - |  |  | 2 |  |  |  |  | 3 |  |  |  |  | 3
| RESISTENCIA PROMEDIO | [21 empty] | (MPa) |  |  |  | 20.00856
[23 empty] | % |  |  |  | 71.45915
| ID Equipos utilizados: |  |  |  |  | EQ-0538 Balanza 15000 g, EQ-0539 Prensa compresión 1000 kN, EQ-0528 Prensa universal, EQ-0592 Pie de rey (300 mm), EQ-0565 Bloque patrón para medición de longitudes (Bloque de 0.118 pulgadas), EQ-0625 Galga 2 mm.
| Sitio de ejecución del ensayo: | [7 empty] | Instalaciones laboratorio IDICOL SAS, Calle 70 A # 52 - 27
Observaciones:
ID-0082444-2026
ING. JOHN ALEXANDER RODRIGUEZ
Director de ingeniería
Aprobó
FIN DEL INFORME DE ENSAYO
El Laboratorio IDICOL SAS no es responsable de la información suministrada por el cliente, la cual está identificada con un asterisco * en el presente Informe
Los resultados reportados corresponden exclusivamente a las muestras de ensayo entregadas al laboratorio y analizadas
El Laboratorio IDICOL SAS no realiza muestreo. Los resultados se aplican a la muestra como se recibió
Se prohibe la reproducción del informe de ensayo, excepto en su totalidad, sin la autorización escrita del laboratorio
www.idicol.com / Email: contactenos@idicol.com
IDICOL S.A.S - Calle 70 A No 52 - 27, Bogotá D.C., Colombia / PBX: 7551341 - Cel: 3114853234
Note on AI14: Cuando el cliente suministra la resistencia nominal en Psi, ingrese en este cuadro para convertir a MPa
Note on V17: Si hay solo una muestra se debe dejar en blanco.
Note on V20: Si hay solo una muestra se debe dejar en blanco.
Note on V22: Si hay solo una muestra se debe dejar en blanco.
Note on V25: Si hay solo una muestra se debe dejar en blanco.
Note on AA25: Si hay solo dos muestras se debe dejar en blanco.
Note on V26: Si hay solo una muestra se debe dejar en blanco.
Note on AA26: Si hay solo dos muestras se debe dejar en blanco.
Note on V34: Si hay solo una muestra se debe dejar en blanco.
Note on V37: Si hay solo una muestra se debe dejar en blanco.
Note on V39: Si hay solo una muestra se debe dejar en blanco.
Note on V42: Si hay solo una muestra se debe dejar en blanco.
Note on AA42: Si hay solo dos muestras se debe dejar en blanco.
Note on V43: Si hay solo una muestra se debe dejar en blanco.
Note on AA43: Si hay solo dos muestras se debe dejar en blanco.