## Pendientes_final
consecutivo | campo23 | fecharecep | refint | idext | loc | Resistencia nominal | procedencia | date1 | date2 | obsensayo | dircliente | ciudadcliente | depcliente | paiscliente | codobraconf | nameobra | direccionobra | ciudobra | deptobra | paisobra | proyecto | state | cliente | tipomat | Diametro | Cantidad | Esfuerzo MPa Promedio | Diámetro 1-1 | Diámetro 1-2 | Longitud 1-1 | Longitud 1-2 | Longitud 1-3 | Masa 1 | Carga 1 | Diámetro 2-1 | Diámetro 2-2 | Longitud 2-1 | Longitud 2-2 | Longitud 2-3 | Masa 2 | Carga 2 | Diámetro 3-1 | Diámetro 3-2 | Longitud 3-1 | Longitud 3-2 | Longitud 3-3 | Masa 3 | Carga 3
ECD-0082444 | R-5564-1 | 2026-03-04 00:00:00 | P0251 | 54 | Edificio 109, Carcamo tanque 3, eje 1 y 2 entre B y C, marco de cajas electricas almacen de residuos | 28 | MYA GROUP | 2026-03-02 00:00:00 | 2026-03-30 00:00:00 |  | Cra 9 # 113- 52 P 21 Ed to Unidas 2 | Bogotá | Bogotá | Colombia | OB-003434 | EDIFICIO 109- 110 PATIO TALLER METRO | Patio Taller Metro | Bogotá | Bogotá | Colombia | No aplica | verificacion | HORMIGON REFORZADO SAS | a | 151 | 1 | 20 | 148.76 | 150.68 | 298.49 | 305.2 | 299.67 | 13484 | 352.1
ECD-0082445 | R-5582-1 | 2026-03-09 00:00:00 | P0251 | PL 84 -M134 | NO ESPECIFICA | 27.58 | No aplica | 2026-02-27 00:00:00 | 2026-03-27 00:00:00 |  | Cr 78 # 7 b-33 | Bogotá | Bogotá | Colombia | OB-003095 | CLÍNICA AVENIDA LAS AMÉRICAS | Avenida Américas # 56-52 | Bogotá | Bogotá | Colombia | No aplica | verificacion | FABILU S.A.S | a | 151 | 1 | 28 | 151.49 | 153.26 | 301.12 | 296.55 | 304.56 | 12728 | 510.6
ECD-0082446 | R-5581-3 | 2026-03-09 00:00:00 | P0251 | PL 1 - M136 | NO ESPECIFICA | 27.58 | No aplica | 2026-02-27 00:00:00 | 2026-03-27 00:00:00 |  | Cr 78 # 7 b-33 | Bogotá | Bogotá | Colombia | OB-003095 | CLÍNICA AVENIDA LAS AMÉRICAS | Avenida Américas # 56-52 | Bogotá | Bogotá | Colombia | No aplica | verificacion | FABILU S.A.S | a | 101 | 2 | 29 | 100.98 | 100.27 | 203.6 | 202.89 | 199.97 | 3407 | 230.6 | 101.9 | 100.11 | 203.49 | 199.27 | 200.32 | 3486 | 232.4
ECD-0082447 | R-5578-1 | 2026-03-09 00:00:00 | P0251 | PN 48/49 -M137 | NO ESPECIFICA | 24.13 | No aplica | 2026-02-27 00:00:00 | 2026-03-27 00:00:00 |  | Cr 78 # 7 b-33 | Bogotá | Bogotá | Colombia | OB-003095 | CLÍNICA AVENIDA LAS AMÉRICAS | Avenida Américas # 56-52 | Bogotá | Bogotá | Colombia | No aplica | verificacion | FABILU S.A.S | a | 101 | 3
ECD-0082448 | R-5581-1 | 2026-03-09 00:00:00 | P0251 | PL 7 - M138 | NO ESPECIFICA | 27.58 | No aplica | 2026-02-27 00:00:00 | 2026-03-27 00:00:00 |  | Cr 78 # 7 b-33 | Bogotá | Bogotá | Colombia | OB-003095 | CLÍNICA AVENIDA LAS AMÉRICAS | Avenida Américas # 56-52 | Bogotá | Bogotá | Colombia | No aplica | verificacion | FABILU S.A.S | a | 101 | 3
ECD-0082449 | R-5578-3 | 2026-03-09 00:00:00 | P0251 | PL 162 - M139 | NO ESPECIFICA | 27.58 | No aplica | 2026-02-28 00:00:00 | 2026-03-28 00:00:00 |  | Cr 78 # 7 b-33 | Bogotá | Bogotá | Colombia | OB-003095 | CLÍNICA AVENIDA LAS AMÉRICAS | Avenida Américas # 56-52 | Bogotá | Bogotá | Colombia | No aplica | verificacion | FABILU S.A.S | a | 101 | 1
ECD-0082450 | R-5763-1 | 2026-03-23 00:00:00 | P0251 | 62 | Edificio 110, Placa Superior cajas pozos de bombas eyectoras, PTAR, eje A entre ejes 1 y 3. | 28 | M y A Group | 2026-03-16 00:00:00 | 2026-03-23 00:00:00 |  | Cra 9 # 113- 52 P 21 Ed to Unidas 2 | Bogotá | Bogotá | Colombia | OB-003434 | EDIFICIO 109- 110 PATIO TALLER METRO | Patio Taller Metro | Bogotá | Bogotá | Colombia | No aplica | verificacion | HORMIGON REFORZADO SAS | a | 101 | 2
ECD-0082451 | R-5870-2 | 2026-03-25 00:00:00 | P0251 | PL 155 - M134B | NO ESPECIFICA | 27.58 | No aplica | 2026-02-26 00:00:00 | 2026-03-26 00:00:00 |  | Cr 78 # 7 b-33 | Bogotá | Bogotá | Colombia | OB-003095 | CLÍNICA AVENIDA LAS AMÉRICAS | Avenida Américas # 56-52 | Bogotá | Bogotá | Colombia | No aplica | verificacion | FABILU S.A.S | a | 151 | 1